## Лист1
Основные размеры стоек и вариант армирования СВ95 и СВ110 по проектам ЛЭП №20.0139 и ЛЭП00.10 (20.0182)
| Размеры, мм | [6 empty] | Бетон |  | Вариант армирования |  |  | Арматура | Сталь | Мастичное | Область
марки по проекту |  | низ |  |  | верх |  |  | F200 | W6 | Арматура основная |  |  | прочая | всего | покрытие | применения
№ 20.0139 | длинна | высота h1 | ширина b | ширина b 1 | высота h2 | ширина b | ширина b 2 | Класс | Объем | Класс | Д мм | кг | кг | кг | 3 метра | по среде
СВ-95-3-IV | 9500 | 265 | 185 | 171 | 165 | 185 | 175 | В30 | 0.36 | А-IV | 14 | 46.12 |  | 56.4 | нет | неагрессивная, слабоагрессивная
СВ-95-3-IVА | [9 empty] | А-IV | 14 | 46.12 |  | 56.4 | есть | среднеагресиивная, сильноагрессивная
СВ-95-3-А | [9 empty] | A-V, Aт-IV, Ат-V | 14 | 46.12 |  | 56.4 | есть | слабоагрессивная
СВ-95-3с-IV |  | 240 | 165 | 150 | 165 | 165 | 150 | В30 | 0.3 | А-IV | 12 | 33.9 |  | 64.1 | нет | слабоагрессивная
[10 empty] | А-III | 12 | 21.3
СВ-95-3с-IVА | [9 empty] | А-IV | 12 | 33.9 |  | 64.1 | есть | среднеагресиивная, сильноагрессивная
[10 empty] | А-III | 12 | 21.3
СВ-95-3с-А | [9 empty] | A-V, Aт-IV, Ат-V | 12 | 33.9 |  | 64.1 | есть | слабоагрессивная
[10 empty] | А-III | 12 | 21.3
СВ-95-2с-IV | [9 empty] | А-IV | 12 | 33.9 |  | 42.8 | нет | слабоагрессивная
СВ-95-2с-IVА | [9 empty] | А-IV | 12 | 33.9 |  | 42.8 | есть | среднеагресиивная, сильноагрессивная
марки по проекту | Размеры, мм | [6 empty] | Бетон |  | Вариант армирования |  |  | Арматура | Сталь | Мастичное | Область
№ ЛЭП00.10 |  | низ |  |  | верх |  |  | F200 | W6 | Арматура основная |  |  | прочая | всего | покрытие | применения
20.0182 | длинна | высота h1 | ширина b | ширина b 1 | высота h2 | ширина b | ширина b 2 | Класс | Объем | Класс | Д мм | кг | кг | кг | 3 метра | по среде
СВ-110-3,5-IV | 11000 | 280 | 185 | 170 | 165 | 185 | 175 | В30 | 0.45 | А-IV / Ат-IVк | 14 | 53.4 |  | 64.4 | нет | слабоагрессивная
СВ-110-3,5-IVА | [9 empty] | А-IV / Ат-IVк | 14 | 53.4 |  | 64.4 | есть | среднеагресиивная, сильноагрессивная
СВ-110-3,5-А | [9 empty] | A-V, Aт-IV, Ат-V | 14 | 53.4 |  | 64.4 | есть | слабоагрессивная
СВ-110-5-IV | [9 empty] | А-IV, Ат-IVк | 14 | 53.4 |  | 100.8 | нет | слабоагрессивная
[10 empty] | А-III | 14 | 36.3
СВ-110-5-IVА | [9 empty] | А-IV, Ат-IVк | 14 | 53.4 |  | 100.8 | есть | среднеагресиивная, сильноагрессивная
[10 empty] | А-III | 14 | 36.3
СВ-110-5-А | [9 empty] | A-V, Aт-IV, Ат-V | 14 | 53.4 |  | 100.8 | есть | слабоагрессивная
[10 empty] | А-III | 14 | 36.3